## Sheet1
二氧化硅(SiO2)_min-max标准化 | 氧化钠(Na2O)_min-max标准化 | 氧化钾(K2O)_min-max标准化 | 氧化钙(CaO)_min-max标准化 | 氧化镁(MgO)_min-max标准化 | 氧化铝(Al2O3)_min-max标准化 | 氧化铁(Fe2O3)_min-max标准化 | 氧化铜(CuO)_min-max标准化 | 氧化铅(PbO)_min-max标准化 | 氧化钡(BaO)_min-max标准化 | 五氧化二磷(P2O5)_min-max标准化 | 氧化锶(SrO)_min-max标准化 | 氧化锡(SnO2)_min-max标准化 | 二氧化硫(SO2)_min-max标准化 | 量化风化_min-max标准化 | 纹饰_min-max标准化 | 颜色_min-max标准化 | 文物采样点 | 二氧化硅(SiO2) | 氧化钠(Na2O) | 氧化钾(K2O) | 氧化钙(CaO) | 氧化镁(MgO) | 氧化铝(Al2O3) | 氧化铁(Fe2O3) | 氧化铜(CuO) | 氧化铅(PbO) | 氧化钡(BaO) | 五氧化二磷(P2O5) | 氧化锶(SrO) | 氧化锡(SnO2) | 二氧化硫(SO2) | 量化风化 | 纹饰 | 颜色 | 类型 | 表面风化 | 总和
0.4535451 | 0.0008216285 | 0.743344 | 0.3366695 | 0.4317493 | 0.3801296 | 0.4048916 | 0.01434034 | 0.6260056 | 0 | 0.2489331 | 0.1682681 | 0.001600854 | 0.00105658 | 1 | 1 | 0.125 | 02 | 36.28 | 0.0200159 | 1.05 | 2.34 | 1.18 | 5.73 | 1.86 | 0.26 | 47.43 | 0.05766504 | 3.57 | 0.19 | 0.003644047 | 0.02867502 | 2 | 2 | 2 | 铅钡 | 风化 | 100
0.2287227 | 0.01445013 | 0 | 0.196161 | 0.005498736 | 0.06407487 | 0.00239176 | 0.9847036 | 0.3181744 | 0.8807651 | 0.2503556 | 0.3292485 | 0.009503907 | 0.161133 | 1 | 0 | 0.25 | 08 | 20.14 | 0.1277693 | 0.007344282 | 1.48 | 0.01732933 | 1.34 | 0.01357225 | 10.41 | 28.68 | 31.23 | 3.59 | 0.37 | 0.0139848 | 2.58 | 2 | 1 | 3 | 铅钡 | 风化 | 100
0.01239727 | 0.1572979 | 0.05438992 | 0.4755441 | 0.05864399 | 0.0475162 | 0.02790785 | 0.289675 | 0.380069 | 0.8635298 | 0.5327169 | 0.4723421 | 0.09530867 | 0.9422769 | 1 | 0 | 0.25 | 08严重风化点 | 4.61 | 1.257193 | 0.08363461 | 3.19 | 0.162292 | 1.11 | 0.1306247 | 3.14 | 32.45 | 30.62 | 7.56 | 0.53 | 0.1262561 | 15.03 | 2 | 1 | 3 | 铅钡 | 风化 | 100
0.4160747 | 0.1106379 | 0.14448 | 0.5278263 | 0.259441 | 0.1612671 | 0.02639123 | 0.4608031 | 0.2641602 | 0.4111719 | 0.6621622 | 0.3292485 | 0.05775164 | 0.05641218 | 1 | 0 | 0.125 | 11 | 33.59 | 0.8882763 | 0.21 | 3.51 | 0.71 | 2.69 | 0.1236674 | 4.93 | 25.39 | 14.61 | 9.38 | 0.37 | 0.07711458 | 0.9109417 | 2 | 1 | 2 | 铅钡 | 风化 | 97.39
0.3610531 | 0.0456759 | 0.03285594 | 0.4330648 | 0.2154474 | 0.224622 | 0.2893578 | 0.3250478 | 0.5503201 | 0.1495334 | 0.6230441 | 0.1682681 | 0.04109244 | 0.04672827 | 1 | 1 | 0.125 | 19 | 29.64 | 0.3746553 | 0.05342985 | 2.93 | 0.59 | 3.57 | 1.33 | 3.51 | 42.82 | 5.35 | 8.83 | 0.19 | 0.05531684 | 0.756598 | 2 | 2 | 2 | 铅钡 | 风化 | 100
0.2238473 | 0.0144085 | 0.0001912278 | 0.1896257 | 0.005647876 | 0.01799856 | 0.002370978 | 1 | 0.3321294 | 0.9095849 | 0.2176387 | 0.4007953 | 0.009312366 | 0.1222327 | 1 | 0 | 0.25 | 26 | 19.79 | 0.1274403 | 0.007612509 | 1.44 | 0.01773613 | 0.7 | 0.01347691 | 10.57 | 29.53 | 32.25 | 3.13 | 0.45 | 0.01373418 | 1.96 | 2 | 1 | 3 | 铅钡 | 风化 | 100
0 | 0.008727744 | 0.2799373 | 0.4461353 | 0.003195503 | 0.0525558 | 0.001201349 | 0.333652 | 0.3385323 | 1 | 0.4246088 | 0.5528323 | 0.005171704 | 1 | 1 | 0 | 0.25 | 26严重风化点 | 3.72 | 0.08252544 | 0.4 | 3.01 | 0.01104687 | 1.18 | 0.008111359 | 3.6 | 29.92 | 35.45 | 6.04 | 0.62 | 0.008316329 | 15.95 | 2 | 1 | 3 | 铅钡 | 风化 | 100
0.4465803 | 0.06175155 | 0.1729973 | 0.08179367 | 0.06185794 | 0.08423326 | 0.1018877 | 0.1338432 | 0.611558 | 0.2809177 | 0.01920341 | 0.1950982 | 0.08094382 | 0.07578594 | 1 | 0 | 0.375 | 34 | 35.78 | 0.5017571 | 0.25 | 0.78 | 0.1710586 | 1.62 | 0.47 | 1.51 | 46.55 | 10 | 0.34 | 0.22 | 0.1074604 | 1.219724 | 2 | 1 | 4 | 铅钡 | 风化 | 99.52
0.4993732 | 0.2790724 | 0.09457468 | 0.01480709 | 0.05585148 | 0.08279338 | 0.06918946 | 0.05449331 | 0.5304548 | 0.3043692 | 0 | 0.1950982 | 0.08546247 | 0.1079244 | 1 | 0 | 0.375 | 36 | 39.57 | 2.22 | 0.14 | 0.37 | 0.154675 | 1.6 | 0.32 | 0.68 | 41.61 | 10.83 | 0.07 | 0.22 | 0.1133728 | 1.731952 | 2 | 1 | 4 | 铅钡 | 风化 | 99.63
0.4068812 | 0.1728304 | 0.03817131 | 0.06545548 | 0.04889877 | 0.1526278 | 0.06264981 | 0.05927342 | 0.6568708 | 0.2749843 | 0.02916074 | 0.3650219 | 0.08323985 | 0.06971345 | 1 | 0 | 0.375 | 38 | 32.93 | 1.38 | 0.06088548 | 0.68 | 0.1357103 | 2.57 | 0.29 | 0.73 | 49.31 | 9.79 | 0.48 | 0.41 | 0.1104646 | 1.12294 | 2 | 1 | 4 | 铅钡 | 风化 | 100
0.313832 | 0.0228552 | 0.02100749 | 0.1357097 | 0.03602016 | 0.003599712 | 0.009311108 | 0.07361377 | 0.8492858 | 0.2023697 | 0.07752489 | 0.543889 | 0.04547979 | 0.04957768 | 1 | 0 | 0.375 | 39 | 26.25 | 0.1942239 | 0.03681056 | 1.11 | 0.1005817 | 0.5 | 0.04531407 | 0.88 | 61.03 | 7.22 | 1.16 | 0.61 | 0.06105747 | 0.8020124 | 2 | 1 | 4 | 铅钡 | 风化 | 100
0.1809444 | 0.03375103 | 0.02112756 | 0.25988 | 0.02294222 | 0 | 0.04085097 | 0.02727712 | 1 | 0.1873947 | 0.1209104 | 0.6064924 | 0.03456875 | 0.03725683 | 1 | 0 | 0.125 | 40 | 16.71 | 0.2803715 | 0.03697897 | 1.87 | 0.06490939 | 0.45 | 0.19 | 0.3953187 | 70.21 | 6.69 | 1.77 | 0.68 | 0.04678091 | 0.6056405 | 2 | 1 | 2 | 铅钡 | 风化 | 100
0.2053211 | 0.07738438 | 0.3084547 | 0.7647301 | 1 | 0.2073434 | 0.3896324 | 0.007648184 | 0.5716631 | 0.2741366 | 0.5256046 | 0.418682 | 0.159935 | 0.07227875 | 1 | 0 | 0.75 | 41 | 18.46 | 0.6253577 | 0.44 | 4.96 | 2.73 | 3.33 | 1.79 | 0.19 | 44.12 | 9.76 | 7.46 | 0.47 | 0.2108165 | 1.163826 | 2 | 1 | 7 | 铅钡 | 风化 | 95.71
0.1210475 | 0.04029142 | 0.02356612 | 0.810477 | 0.3254314 | 0.1295896 | 0.1651044 | 0.500956 | 0.829913 | 0.2043475 | 0.06331485 | 0.570719 | 0.03418506 | 0.03822252 | 1 | 0 | 0.125 | 43部位1 | 12.41 | 0.332083 | 0.04039944 | 5.24 | 0.89 | 2.25 | 0.76 | 5.35 | 59.85 | 7.29 | 0.9602067 | 0.64 | 0.04627887 | 0.621032 | 2 | 1 | 2 | 铅钡 | 风化 | 96.68
0.2504527 | 0.06092637 | 0.2087677 | 1 | 0.3474282 | 0.213103 | 0.3024371 | 0.1338432 | 0.5820062 | 0.09048103 | 0.9075391 | 0.418682 | 0.07521309 | 0.06856477 | 1 | 0 | 0.125 | 43部位2 | 21.7 | 0.4952328 | 0.3001734 | 6.4 | 0.95 | 3.41 | 1.39 | 1.51 | 44.75 | 3.26 | 12.83 | 0.47 | 0.09996203 | 1.104632 | 2 | 1 | 2 | 铅钡 | 风化 | 98.67
0.6910433 | 0.09947287 | 0.2229027 | 0.4150928 | 0.5637301 | 0.950324 | 0.2239612 | 0.01907552 | 0.1052372 | 0.2049126 | 0.07325747 | 0.2219282 | 1 | 0.03191302 | 1 | 1 | 0.125 | 48 | 53.33 | 0.8 | 0.32 | 2.82 | 1.54 | 13.65 | 1.03 | 0.3095299 | 15.71 | 7.31 | 1.1 | 0.25 | 1.31 | 0.5204701 | 2 | 2 | 2 | 铅钡 | 风化 | 100
0.349213 | 0.06225972 | 0.2038129 | 0.7026449 | 0.5380672 | 0.3549316 | 0.5967214 | 0.05640535 | 0.4084715 | 0.1707244 | 0.784495 | 0.4097387 | 0.1386133 | 0.06313451 | 1 | 1 | 0.875 | 49 | 28.79 | 0.5057749 | 0.2932236 | 4.58 | 1.47 | 5.38 | 2.74 | 0.7 | 34.18 | 6.1 | 11.1 | 0.46 | 0.1829181 | 1.018083 | 2 | 2 | 8 | 铅钡 | 风化 | 97.5
0.1986349 | 0.05968884 | 0.03686257 | 0.4755441 | 0.1714538 | 0.1022318 | 0.07136934 | 0.09751434 | 0.569693 | 0.3995875 | 0.4459459 | 0.5886057 | 0.05814256 | 0.08570878 | 1 | 1 | 0.875 | 50 | 17.98 | 0.4854484 | 0.05904978 | 3.19 | 0.47 | 1.87 | 0.33 | 1.13 | 44 | 14.2 | 6.34 | 0.66 | 0.07762607 | 1.377876 | 2 | 2 | 8 | 铅钡 | 风化 | 92.17
0.575289 | 0.05085794 | 0.04204467 | 0.4641073 | 0.1971168 | 0.2670986 | 0.05196432 | 0.05640535 | 0.3498604 | 0.174115 | 0.4459459 | 0.2040415 | 0.06864992 | 0.07365111 | 1 | 1 | 0.875 | 50未风化点 | 45.02 | 0.415627 | 0.06631847 | 3.12 | 0.54 | 4.16 | 0.2409814 | 0.7 | 30.61 | 6.22 | 6.34 | 0.23 | 0.09137443 | 1.185699 | 2 | 2 | 8 | 铅钡 | 风化 | 98.94
0.2909876 | 0.06379568 | 0.05498098 | 0.539263 | 0.4354155 | 0.3455724 | 0.2588394 | 0.1204589 | 0.5079626 | 0.2509678 | 0.5711238 | 0.3471352 | 0.3580193 | 0.08694742 | 1 | 0 | 0.125 | 51部位1 | 24.61 | 0.517919 | 0.08446366 | 3.58 | 1.19 | 5.25 | 1.19 | 1.37 | 40.24 | 8.94 | 8.1 | 0.39 | 0.47 | 1.397617 | 2 | 1 | 2 | 铅钡 | 风化 | 97.33
0.2455774 | 0.02058484 | 0.02323776 | 0.792505 | 0.5307349 | 0.1483081 | 0.0909883 | 0.06118547 | 0.6901987 | 0.02462983 | 0.6173542 | 0.04110104 | 0.0729924 | 0.04377642 | 1 | 0 | 0.125 | 51部位2 | 21.35 | 0.1762734 | 0.03993886 | 5.13 | 1.45 | 2.51 | 0.42 | 0.75 | 51.34 | 0.9293723 | 8.75 | 0.04780829 | 0.09705636 | 0.7095508 | 2 | 1 | 2 | 铅钡 | 风化 | 93.7
0.306728 | 0.1525939 | 0.05923275 | 0.3252327 | 0.2007829 | 0.05111591 | 0.0495705 | 0.05640535 | 0.6258414 | 0.2424913 | 0.401138 | 0.391852 | 0.09777946 | 0.1109443 | 1 | 0 | 0.125 | 52 | 25.74 | 1.22 | 0.09042744 | 2.27 | 0.55 | 1.16 | 0.23 | 0.7 | 47.42 | 8.64 | 5.71 | 0.44 | 0.129489 | 1.780084 | 2 | 1 | 2 | 铅钡 | 风化 | 96.08
0.2585318 | 0.007197758 | 0.2229027 | 0.4755441 | 0.4684107 | 0.2663787 | 0.008756896 | 0.06883365 | 0.7578394 | 0.1972838 | 0.2965861 | 0.7853595 | 0.01843361 | 0.01124946 | 1 | 0 | 0.125 | 54 | 22.28 | 0.07042864 | 0.32 | 3.19 | 1.28 | 4.15 | 0.04277167 | 0.83 | 55.46 | 7.04 | 4.24 | 0.88 | 0.02566888 | 0.1911308 | 2 | 1 | 2 | 铅钡 | 风化 | 100
0.1865162 | 0.02422076 | 0.02075327 | 0.01892583 | 0.4060864 | 0.2303816 | 0.02568694 | 0.1175908 | 0.8070924 | 0.01653253 | 1 | 1 | 0.02990061 | 0.03435664 | 1 | 0 | 0.125 | 54严重风化点 | 17.11 | 0.2050207 | 0.03645398 | 0.3952092 | 1.11 | 3.65 | 0.1204366 | 1.34 | 58.46 | 0.6427898 | 14.13 | 1.12 | 0.04067288 | 0.5594169 | 2 | 1 | 2 | 铅钡 | 风化 | 98.92
0.3542276 | 0.07829985 | 0.02729169 | 0.1520479 | 0.04677948 | 0.1007919 | 0.02371629 | 0.06500956 | 0.5245444 | 0.4349059 | 0.1756757 | 0.06563004 | 0.07144823 | 0.0563645 | 1 | 0 | 0 | 56 | 29.15 | 0.632596 | 0.04562512 | 1.21 | 0.1299296 | 1.85 | 0.1113964 | 0.79 | 41.25 | 15.45 | 2.54 | 0.07523537 | 0.09503588 | 0.9101817 | 2 | 1 | 1 | 铅钡 | 风化 | 94.24
0.3022705 | 0.06275988 | 0.0242445 | 0.1683861 | 0.03967417 | 0.12455 | 0.02219367 | 0.1003824 | 0.5877524 | 0.4871771 | 0.02179928 | 0.05532198 | 0.05981099 | 0.04405199 | 1 | 0 | 0 | 57 | 25.42 | 0.5097294 | 0.04135097 | 1.31 | 0.1105486 | 2.18 | 0.1044115 | 1.16 | 45.1 | 17.3 | 0.3764979 | 0.06370942 | 0.07980913 | 0.7139429 | 2 | 1 | 1 | 铅钡 | 风化 | 94.47
0.3715002 | 0.05356123 | 0.2371613 | 0.5245586 | 0.2887701 | 0.2210223 | 0.1869032 | 0.2887189 | 0.4933508 | 0.2148017 | 0.6344239 | 0.2129849 | 0.04198413 | 0.0460957 | 1 | 0 | 0.125 | 58 | 30.39 | 0.4370005 | 0.34 | 3.49 | 0.79 | 3.52 | 0.86 | 3.13 | 39.35 | 7.66 | 8.99 | 0.24 | 0.05648357 | 0.7465159 | 2 | 1 | 2 | 铅钡 | 风化 | 100
0.4685889 | 0.08530515 | 0.5009467 | 0.05573158 | 0.04984229 | 0.3599712 | 0.3285957 | 0.4464627 | 0 | 0.663769 | 0.4039829 | 0.0306013 | 0.05069294 | 0.0274478 | 0 | 1 | 0.125 | 20 | 37.36 | 0.6879832 | 0.71 | 0.6204836 | 0.1382839 | 5.45 | 1.51 | 4.78 | 9.3 | 23.55 | 5.75 | 0.03606802 | 0.06787862 | 0.4493026 | 1 | 2 | 2 | 铅钡 | 无风化 | 90.41
0.6974509 | 1 | 0.03689986 | 0.03604674 | 0.259441 | 0.06983441 | 0.02087602 | 0.2753346 | 0.1260877 | 0.3334715 | 0.003515845 | 0.2934751 | 0.1031615 | 0.09880259 | 0 | 1 | 0 | 23未风化点 | 53.79 | 7.92 | 0.05910208 | 0.5 | 0.71 | 1.42 | 0.09836695 | 2.99 | 16.98 | 11.86 | 0.1194328 | 0.33 | 0.1365312 | 1.586567 | 1 | 2 | 1 | 铅钡 | 无风化 | 98.5
0.393091 | 0.05907001 | 0.007215101 | 0.03114528 | 0.02235198 | 0.08207343 | 0.008878103 | 0.7982792 | 0.3257265 | 0.7394916 | 0.004978663 | 0.8121896 | 0.03131263 | 0.02892411 | 0 | 0 | 0.25 | 24 | 31.94 | 0.4805555 | 0.01746459 | 0.47 | 0.06329942 | 1.59 | 0.0433277 | 8.46 | 29.14 | 26.23 | 0.14 | 0.91 | 0.04252044 | 0.4728323 | 1 | 1 | 3 | 铅钡 | 无风化 | 100
0.653155 | 0.2904555 | 0.08460973 | 0.05728639 | 0.1168009 | 0.1043916 | 0.3373152 | 0.09655832 | 0.3710392 | 0.1862645 | 0.008534851 | 0.1772115 | 0.1373832 | 0.08532405 | 0 | 0 | 0.125 | 25未风化点 | 50.61 | 2.31 | 0.1260226 | 0.63 | 0.3209249 | 1.9 | 1.55 | 1.12 | 31.9 | 6.65 | 0.19 | 0.2 | 0.1813086 | 1.371744 | 1 | 1 | 2 | 铅钡 | 无风化 | 99.06
0.8965037 | 0.06967772 | 0.1801267 | 0.1732875 | 0.3657589 | 0.3059755 | 0.08880842 | 0.0210325 | 0.1287145 | 0.1125197 | 0.06899004 | 0.1056646 | 0.1745963 | 0.04603665 | 0 | 1 | 0.125 | 28未风化点 | 68.08 | 0.5644252 | 0.26 | 1.34 | 1 | 4.7 | 0.41 | 0.33 | 17.14 | 4.04 | 1.04 | 0.12 | 0.23 | 0.7455748 | 1 | 2 | 2 | 铅钡 | 无风化 | 100
0.8299206 | 0.1146503 | 0.208644 | 0.4412339 | 0.5453995 | 1 | 0.1760038 | 0.06022945 | 0.04941717 | 0.05572774 | 0.02418208 | 0.2219282 | 0.03646916 | 0.00369537 | 0 | 1 | 0.125 | 29未风化点 | 63.3 | 0.92 | 0.3 | 2.98 | 1.49 | 14.34 | 0.81 | 0.74 | 12.31 | 2.03 | 0.41 | 0.25 | 0.0492675 | 0.0707325 | 1 | 2 | 2 | 铅钡 | 无风化 | 100
0.4265218 | 0.06055856 | 1 | 0.6879406 | 0.3584266 | 0.2807775 | 0.4615686 | 0.01271842 | 0.4912165 | 0.2891116 | 0.04288664 | 0.3113618 | 0.3045209 | 0.0363793 | 0 | 1 | 0.5 | 30部位1 | 34.34 | 0.4923248 | 1.41 | 4.49 | 0.98 | 4.35 | 2.12 | 0.2430347 | 39.22 | 10.29 | 0.6729862 | 0.35 | 0.4 | 0.5916544 | 1 | 2 | 5 | 铅钡 | 无风化 | 99.95
0.4625992 | 0.04878056 | 0.08983525 | 0.6470951 | 0.1861184 | 0.2455004 | 0.5967214 | 0.01178137 | 0.4669184 | 0.2908069 | 0.09530583 | 0.4276254 | 0.3350914 | 0.03277525 | 0 | 1 | 0.5 | 30部位2 | 36.93 | 0.3992023 | 0.1333522 | 4.24 | 0.51 | 3.86 | 2.74 | 0.2332331 | 37.74 | 10.35 | 1.41 | 0.48 | 0.44 | 0.5342124 | 1 | 2 | 5 | 铅钡 | 无风化 | 100
0.8662766 | 0.08475721 | 0.2388191 | 0.2157668 | 0.3254314 | 0.1915047 | 1 | 0.03154876 | 0.1190281 | 0.09500178 | 0.1102418 | 0.266645 | 0.1094498 | 0.0243083 | 0 | 0 | 0.25 | 31 | 65.91 | 0.6836509 | 0.3423253 | 1.6 | 0.89 | 3.11 | 4.59 | 0.44 | 16.55 | 3.42 | 1.62 | 0.3 | 0.144759 | 0.3992648 | 1 | 1 | 3 | 铅钡 | 无风化 | 100
0.9192088 | 0.05072202 | 0.14448 | 0.02951146 | 0.1154417 | 0.137509 | 0.2174216 | 0 | 0.1717288 | 0.1362537 | 0.007112376 | 0.03653068 | 0.1499321 | 0.02233439 | 0 | 0 | 0.75 | 32 | 69.71 | 0.4145524 | 0.21 | 0.46 | 0.3172173 | 2.36 | 1 | 0.11 | 19.76 | 4.88 | 0.17 | 0.04269795 | 0.1977281 | 0.3678042 | 1 | 1 | 7 | 铅钡 | 无风化 | 100
1 | 0.0004397018 | 0.101704 | 0.05892021 | 0.3657589 | 0.1367891 | 0.0006422087 | 0.03441683 | 0.1126252 | 0.0986749 | 0.004267425 | 0 | 0.001697993 | 0 | 0 | 0 | 0.375 | 33 | 75.51 | 0.0169962 | 0.15 | 0.64 | 1 | 2.35 | 0.005546358 | 0.47 | 16.16 | 3.55 | 0.13 | 0.001851216 | 0.003771149 | 0.01183508 | 1 | 1 | 4 | 铅钡 | 无风化 | 100
0.8662766 | 0.05632742 | 0.04790624 | 0.01644091 | 0.1429155 | 0.0712743 | 0.0364912 | 0.004780115 | 0.2093252 | 0.1588574 | 0.02489331 | 0.04570322 | 0.1802871 | 0.0484495 | 0 | 0 | 0.75 | 35 | 65.91 | 0.4588714 | 0.07454024 | 0.38 | 0.3921569 | 1.44 | 0.17 | 0.16 | 22.05 | 5.68 | 0.42 | 0.05295422 | 0.2374462 | 0.7840311 | 1 | 1 | 7 | 铅钡 | 无风化 | 98.21
0.7856247 | 0 | 0.1587387 | 0.09976568 | 0 | 0.1634269 | 0 | 0.2772467 | 0.1303563 | 0.2905243 | 0.09886202 | 0.2755884 | 0 | 0.2288949 | 0 | 0 | 0.375 | 37 | 60.12 | 0.01351971 | 0.23 | 0.89 | 0.002330595 | 2.72 | 0.00260029 | 3.01 | 17.24 | 10.34 | 1.46 | 0.31 | 0.001549409 | 3.66 | 1 | 1 | 4 | 铅钡 | 无风化 | 100
0.6622092 | 0.7242768 | 0.101704 | 0.08342749 | 0.3987541 | 0.2217423 | 0.1318843 | 0.2447419 | 0.2065342 | 0.2941975 | 0.0007112376 | 0.3113618 | 0.1509504 | 0.0735027 | 0 | 1 | 0.125 | 42未风化点1 | 51.26 | 5.74 | 0.15 | 0.79 | 1.09 | 3.53 | 0.6076062 | 2.67 | 21.88 | 10.47 | 0.08 | 0.35 | 0.1990606 | 1.183333 | 1 | 2 | 2 | 铅钡 | 无风化 | 100
0.6631843 | 0.7166881 | 0.2442907 | 0.05908185 | 0.4244171 | 0.37509 | 0.06595712 | 0.249522 | 0.1776391 | 0.3057819 | 0.02707981 | 0.05589807 | 0.06728287 | 0.02743868 | 0 | 1 | 0.125 | 42未风化点2 | 51.33 | 5.68 | 0.35 | 0.6409893 | 1.16 | 5.66 | 0.305172 | 2.72 | 20.12 | 10.88 | 0.4507421 | 0.06435357 | 0.08958573 | 0.4491573 | 1 | 2 | 2 | 铅钡 | 无风化 | 99.9
0.794261 | 0.3853143 | 0.1373507 | 0.3039931 | 0.06396151 | 0.8812095 | 0.1672842 | 0.03059273 | 0.07076014 | 0.1458603 | 0.01250708 | 0.2308716 | 0.1016848 | 0.0195079 | 0 | 1 | 0.125 | 44未风化点 | 60.74 | 3.06 | 0.2 | 2.14 | 0.1767964 | 12.69 | 0.77 | 0.43 | 13.61 | 5.22 | 0.2458495 | 0.26 | 0.1345989 | 0.3227552 | 1 | 2 | 2 | 铅钡 | 无风化 | 100
0.801783 | 0.3347229 | 0.07318668 | 0.09159659 | 0.2704394 | 0.3275738 | 0.06132829 | 0.04015296 | 0.1098342 | 0.3080423 | 5.591133e-05 | 0.2040415 | 0.09493179 | 0.07326303 | 0 | 1 | 0.125 | 45 | 61.28 | 2.66 | 0.11 | 0.84 | 0.74 | 5 | 0.2839377 | 0.53 | 15.99 | 10.96 | 0.07078611 | 0.23 | 0.125763 | 1.179513 | 1 | 2 | 2 | 铅钡 | 无风化 | 100
0.7172308 | 0.049623 | 0.1729973 | 0 | 0.6113899 | 0.312455 | 0.03267934 | 0.06309751 | 0.2618618 | 0.282613 | 0.009246088 | 0.3829086 | 0.1180062 | 0.02286728 | 0 | 1 | 0.125 | 46 | 55.21 | 0.405863 | 0.25 | 0.2793713 | 1.67 | 4.79 | 0.1525135 | 0.77 | 25.25 | 10.06 | 0.2 | 0.43 | 0.1559547 | 0.3762975 | 1 | 2 | 2 | 铅钡 | 无风化 | 100
0.6661095 | 0.58768 | 0.2015147 | 0.09649805 | 0.2227797 | 0.187905 | 0.1016065 | 0.05162524 | 0.2643244 | 0.2591616 | 0.002133713 | 0.7585295 | 0.1001699 | 0.08701367 | 0 | 1 | 0.125 | 47 | 51.54 | 4.66 | 0.29 | 0.87 | 0.61 | 3.06 | 0.4687099 | 0.65 | 25.4 | 9.23 | 0.1 | 0.85 | 0.1326167 | 1.398673 | 1 | 2 | 2 | 铅钡 | 无风化 | 99.26
0.7088731 | 0.1032087 | 0.208644 | 0.2941902 | 0.4390816 | 0.4355652 | 0.2762785 | 0.03250478 | 0.2252504 | 0.1167579 | 0.302276 | 0.266645 | 0.1458129 | 0.0455692 | 0 | 1 | 0.875 | 49未风化点 | 54.61 | 0.8295372 | 0.3 | 2.08 | 1.2 | 6.5 | 1.27 | 0.45 | 23.02 | 4.19 | 4.32 | 0.3 | 0.1923384 | 0.7381244 | 1 | 2 | 8 | 铅钡 | 无风化 | 100
0.8349352 | 0.3827848 | 0.07318668 | 0.08179367 | 0.4170848 | 0.4038877 | 0.08314062 | 0.04110899 | 0.07158102 | 0.2523805 | 0.004905192 | 0.2398149 | 0.1876081 | 0.06074558 | 0 | 1 | 0.125 | 53未风化点 | 63.66 | 3.04 | 0.11 | 0.78 | 1.14 | 6.06 | 0.3839995 | 0.54 | 13.66 | 8.99 | 0.138967 | 0.27 | 0.2470253 | 0.9800081 | 1 | 2 | 2 | 铅钡 | 无风化 | 100
0.6308678 | 0.3410469 | 0.04782849 | 0.1389773 | 0.04787057 | 0.07199424 | 0.01402836 | 0.07170172 | 0.3877853 | 0.2229956 | 0.01991465 | 0.04671398 | 0.08367605 | 0.09717268 | 0 | 0 | 1 | 55 | 49.01 | 2.71 | 0.07443119 | 1.13 | 0.1329057 | 1.45 | 0.06695399 | 0.86 | 32.92 | 7.95 | 0.35 | 0.05408439 | 0.1110354 | 1.560589 | 1 | 1 | 9 | 铅钡 | 无风化 | 98.38